## 封面
电 池 验 证 报 告
|  | 供应商： | 邦凯
|  | 物料型号： | 1800MAH
|  | 测试机型： | S9050A
|  | 测试时间： | 2012-07-31
|  | 测试结果： | PASS
天珑移动质量中心-测试部

## 版本管理
报告版本及说明
A. 报告模板当前版本及修订历史
版本 | 修订日期 | 修订人员 | 修订内容
V1.0 | 2011-11-07 | 陈腾飞 | 初始版本
B. 测试结果中英文字母的含义
P－Pass 通过：依据测试规范，判定结果通过测试 F－Failed 失败：依据测试规范，判定结果不能通过测试 U－Unsupported 被测设备不支持：被测设备不支持该测试要求的功能 N/A－Not Available 测试条件不具备：测试环境或测试工具不支持该项测试 N－None 未测试项目。

## 测试报告
电池验证报告
A. 测试信息
测试单号 | 317133
测试申请人 | 陈霞 | 申请人所属部门 |  | 物料与供应商质量部
测试开始时间 | 2012-07-21 | 测试结束时间 |  | 2012-07-31
可靠性测试人 | 廖军 | 测试结果审核人 |  | 曾华军
B. 样品信息
物料型号 | 1800MAH | 试用机型 |  | S9050A
物料供应商 | 邦凯 | 样品数量 |  | 7PCS
验证目的 | 可靠性测试
备注 | 可靠性测试
C. 测试规范与数据
可靠性测试规范: | 参见"可靠性测试数据"页
D: 本次测试结论
验证结论 | PASS
备注
F: 其他(例如其他测试数据,失效图片集,失效分析报告等)
问题一 | 问题二 |  | 问题三
End of Report !

## 可靠性测试数据
可靠性测试数据
编号 | 试验类型 | 试验项目 | 试验方法/严酷等级 | 样品数量 | 测试结果 | 详细描述
1 | 预测试 | 外观、装配 | 外观检测：电芯表面：清洁,无机械损伤,触点无锈蚀，无形变，无裂纹，不漏液。标识：产品名称、型号、标称电压、额定容量、充电限制电压、正负极性、商标、安全警示说明、回收标识、认证符号等准确，能清楚辨认。与电话或模拟装置配合良好,开机工作正常,锁扣可靠。 | 7 | PASS | 1# 7#
2 |  | 内阻测试 | 检测试验样品是否正常开机，要求电池整体内阻≤130mΩ。 | 2 | PASS | 1# 2#
3 | 环境适应性 | 高温性能 | 在环境温度为（20±5）℃的条件下，电池快速(1C5A)充电后，将电池放入（55±2）℃的高温箱中恒温2h,然后以1C5A电流恒流放电至3V，将电池取出放在（20±5）℃环境温度下搁置2h后目视外观。放电时间不少于51分钟，外观应无变形、无漏液、无爆裂。 | 2 | PASS | 5# 126.52min 6# 125.25min
4 |  | 低温性能 | 在环境温度为（20±5）℃的条件下，电池快速(1C5A)充电后，二次电池放入-20±2℃的恒温恒湿箱中储存16-24H后,以0.2C5A的电流恒流放电至3V,要求放电时间≥3H,电池外观无变形、漏液、爆裂等不良。 | 2 | PASS | 5# 318.70min 6# 316.93min
5 |  | 湿热交变 | 电池以标准充电完全充电，放入试验设备， 试验相对湿度95±3%RH，温度30℃±2℃驻留1h，温度65℃±2驻留4h，升降温时间1.5h，如此循环6次，取出常温恢复2h，进行试验后检测,，以1C5A电流恒流放电至终止电压3.0V.放电时间≥36min | 2 | PASS | 3# 124.08min 4# 122.57min
6 | EMC | ESD | 将电池按标准充电后，对电池触点进行静电放电抗忧试验，试验等级为接触放电电平为±8KV②空气放电电平为±12KV | 2 | PASS | 5# 6#
7 | 机械测试 | 振动 | 完全充电结束后，将电池固定在振动台上，按下面的振动频率和对应的振幅调整好试验设备,X、Y、Z三个方向每个方向上从10HZ-55HZ循环扫频振动30min,扫频速度为10CT/min。 振动频率：10HZ-30HZ 位移幅值（单振幅）：0.38mm;振动频率：30HZ-55HZ 位移幅值（单振幅）：0.19mm;电池外观应不变形、不爆裂、不起火、不冒烟或不漏液，内部结构应无松动，电池开路电压应大于3.6V。 |  | N/A | 设备维修中
8 |  | 自由跌落 | 将试验电池从1.2M的高度垂直自由跌落于20mm厚的木板上，每个方向跌落1次，6个面共计6次，试验结束后检查电池有无壳裂、变形、漏液、发热、冒烟或爆炸等现象，要求外观、充放电功能良好。 | 2 | PASS | 3# 4#
9 | 安全性能测试 | 过放电保护性能 | 电池在环境温度(20±5)℃的条件下，以0.2C5A放电至终止电压2.75V后，外接30Ω负载放电24小时，要求电池不爆炸、不起火、不冒烟或漏液等现象。 | 2 | PASS | 1# 2#
11 |  | 冲击 | 电池按标准充电完全充电，电池置于一个偏平表面，将一个半径为8mm，质量为10Kg的棒垂直于电池的正上方，从1m高度落下作用到电池宽面上，外壳铝塑复合膜的锂电池做宽面冲击试验。 | 2 | PASS
13 |  | 短路保护 | 将电池充满电在环境温度(20±5)℃的条件下，在电池正负极两端分别焊接一导线，将电池放入安全盒，两条导线引出安全盒外并短路1H，要求电池不爆炸，不起火、不冒烟或漏液等现象, 断开以1C5A充电5秒后量测电池电压不小于n x 3.6V。 | 2 | PASS | 5# 6#
14 |  | 热冲击 | 将电池充满电后置于高温箱中,温度以(5±2)℃/Min的速率升到130℃±2℃并保持30Min, 要求电池不爆炸，不起火、不冒烟或漏液等现象。 | 2 | PASS | 1# 2#
15 | 性能测试 | 容量测试 | 标准充电后,搁置1h,在环境温度为(20±5)℃条件下,以0.2C5A电流恒流放电到3.0V; 放电时间≥300min放电容量≧额定容量 | 2 | PASS | 电池容量测试数据
16 |  |  | 快速充电后,搁置1h,在环境温度为(20±5)℃条件下,以1C5A电流恒流放电到3.0V放电时间≥51min
测试结果： |  | PASS
备注：

## 电池容量测试数据
1#
循环次数 | 工步号 | 工作状态 | 设定电流 | 设定电压 | 起始电压 | 终止电压 | 终止容量 | 起始内阻 | 终止内阻 | 终止时间 | 终止电流
1 | 1 | 恒流放电 | 360 | 3 | 3.813 | 2.997 | 1150.303 | 90 | 105.1 | 191.82 | 359.8
1 | 2 | 恒流充电 | 360 | 4.2 | 3.16 | 4.2 | 1739.102 | 104.8 | 89.8 | 290.08 | 359.6
1 | 3 | 恒压充电 | 360 | 4.2 | 4.198 | 4.2 | 181.68 | 89.8 | 87.9 | 105.45 | 16.2
1 | 4 | 搁置 |  |  | 4.196 | 4.19 | 0 | 87.9 | 88.4 | 60.02 | 0
1 | 5 | 恒流放电 | 360 | 3 | 4.127 | 2.998 | 1918.791 | 88.6 | 88.9 | 319.98 | 359.8
1 | 6 | 恒流充电 | 900 | 4.2 | 3.254 | 4.2 | 1491.618 | 87.3 | 85.5 | 99.43 | 900.2
1 | 7 | 恒压充电 | 900 | 4.2 | 4.198 | 4.2 | 433.017 | 90.4 | 89.4 | 134.85 | 17.2
1 | 8 | 搁置 |  |  | 4.197 | 4.191 | 0 | 89.4 | 89.3 | 60.02 | 0
1 | 9 | 恒流放电 | 900 | 3 | 4.032 | 2.994 | 1913.03 | 90 | 86.7 | 127.52 | 900
2#
循环次数 | 工步号 | 工作状态 | 设定电流 | 设定电压 | 起始电压 | 终止电压 | 终止容量 | 起始内阻 | 终止内阻 | 终止时间 | 终止电流
1 | 1 | 恒流放电 | 360 | 3 | 3.836 | 2.999 | 1155.459 | 90.7 | 90.8 | 192.73 | 359.6
1 | 2 | 恒流充电 | 360 | 4.2 | 3.109 | 4.2 | 1760.889 | 89.3 | 84.4 | 293.62 | 360
1 | 3 | 恒压充电 | 360 | 4.2 | 4.199 | 4.2 | 131.893 | 84.4 | 84.3 | 78.08 | 17.2
1 | 4 | 搁置 |  |  | 4.197 | 4.192 | 0 | 84.3 | 84.3 | 60.02 | 0
1 | 5 | 恒流放电 | 360 | 3 | 4.153 | 2.995 | 1891.749 | 84.6 | 89.2 | 315.52 | 359.8
1 | 6 | 恒流充电 | 900 | 4.2 | 3.176 | 4.2 | 1577.37 | 87.7 | 84.6 | 105.15 | 900
1 | 7 | 恒压充电 | 900 | 4.2 | 4.198 | 4.2 | 324.82 | 84.5 | 83.8 | 99.48 | 17.2
1 | 8 | 搁置 |  |  | 4.197 | 4.191 | 0 | 83.8 | 84 | 60.02 | 0
1 | 9 | 恒流放电 | 900 | 3 | 4.095 | 2.99 | 1889.013 | 85 | 90.6 | 125.92 | 900.4